## 表单1
文物编号 | 纹饰 | 类型 | 颜色 | 表面风化
01 | C | 高钾 | 蓝绿 | 无风化
02 | A | 铅钡 | 浅蓝 | 风化
03 | A | 高钾 | 蓝绿 | 无风化
04 | A | 高钾 | 蓝绿 | 无风化
05 | A | 高钾 | 蓝绿 | 无风化
06 | A | 高钾 | 蓝绿 | 无风化
07 | B | 高钾 | 蓝绿 | 风化
08 | C | 铅钡 | 紫 | 风化
09 | B | 高钾 | 蓝绿 | 风化
10 | B | 高钾 | 蓝绿 | 风化
11 | C | 铅钡 | 浅蓝 | 风化
12 | B | 高钾 | 蓝绿 | 风化
13 | C | 高钾 | 浅蓝 | 无风化
14 | C | 高钾 | 深绿 | 无风化
15 | C | 高钾 | 浅蓝 | 无风化
16 | C | 高钾 | 浅蓝 | 无风化
17 | C | 高钾 | 浅蓝 | 无风化
18 | A | 高钾 | 深蓝 | 无风化
19 | A | 铅钡 | 浅蓝 | 风化
20 | A | 铅钡 | 浅蓝 | 无风化
21 | A | 高钾 | 蓝绿 | 无风化
22 | B | 高钾 | 蓝绿 | 风化
23 | A | 铅钡 | 蓝绿 | 风化
24 | C | 铅钡 | 紫 | 无风化
25 | C | 铅钡 | 浅蓝 | 风化
26 | C | 铅钡 | 紫 | 风化
27 | B | 高钾 | 蓝绿 | 风化
28 | A | 铅钡 | 浅蓝 | 风化
29 | A | 铅钡 | 浅蓝 | 风化
30 | A | 铅钡 | 深蓝 | 无风化
31 | C | 铅钡 | 紫 | 无风化
32 | C | 铅钡 | 浅绿 | 无风化
33 | C | 铅钡 | 深绿 | 无风化
34 | C | 铅钡 | 深绿 | 风化
35 | C | 铅钡 | 浅绿 | 无风化
36 | C | 铅钡 | 深绿 | 风化
37 | C | 铅钡 | 深绿 | 无风化
38 | C | 铅钡 | 深绿 | 风化
39 | C | 铅钡 | 深绿 | 风化
40 | C | 铅钡 | 深绿 | 风化
41 | C | 铅钡 | 浅绿 | 风化
42 | A | 铅钡 | 浅蓝 | 风化
43 | C | 铅钡 | 浅蓝 | 风化
44 | A | 铅钡 | 浅蓝 | 风化
45 | A | 铅钡 | 浅蓝 | 无风化
46 | A | 铅钡 | 浅蓝 | 无风化
47 | A | 铅钡 | 浅蓝 | 无风化
48 | A | 铅钡 | 浅蓝 | 风化
49 | A | 铅钡 | 黑 | 风化
50 | A | 铅钡 | 黑 | 风化
51 | C | 铅钡 | 浅蓝 | 风化
52 | C | 铅钡 | 浅蓝 | 风化
53 | A | 铅钡 | 浅蓝 | 风化
54 | C | 铅钡 | 浅蓝 | 风化
55 | C | 铅钡 | 绿 | 无风化
56 | C | 铅钡 | 蓝绿 | 风化
57 | C | 铅钡 | 蓝绿 | 风化
58 | C | 铅钡 | 浅蓝 | 风化

## 表单2
文物采样点 | 二氧化硅(SiO2) | 氧化钠(Na2O) | 氧化钾(K2O) | 氧化钙(CaO) | 氧化镁(MgO) | 氧化铝(Al2O3) | 氧化铁(Fe2O3) | 氧化铜(CuO) | 氧化铅(PbO) | 氧化钡(BaO) | 五氧化二磷(P2O5) | 氧化锶(SrO) | 氧化锡(SnO2) | 二氧化硫(SO2)
01 | 69.33 |  | 9.99 | 6.32 | 0.87 | 3.93 | 1.74 | 3.87 |  |  | 1.17 |  |  | 0.39 | 97.61 | 1
02 | 36.28 |  | 1.05 | 2.34 | 1.18 | 5.73 | 1.86 | 0.26 | 47.43 |  | 3.57 | 0.19 |  |  | 99.89 | 1
03部位1 | 87.05 |  | 5.19 | 2.01 |  | 4.06 |  | 0.78 | 0.25 |  | 0.66 |  |  |  | 100 | 1
03部位2 | 61.71 |  | 12.37 | 5.87 | 1.11 | 5.5 | 2.16 | 5.09 | 1.41 | 2.86 | 0.7 | 0.1 |  |  | 98.88 | 1
04 | 65.88 |  | 9.67 | 7.12 | 1.56 | 6.44 | 2.06 | 2.18 |  |  | 0.79 |  |  | 0.36 | 96.06 | 1
05 | 61.58 |  | 10.95 | 7.35 | 1.77 | 7.5 | 2.62 | 3.27 |  |  | 0.94 | 0.06 |  | 0.47 | 96.51 | 1
06部位1 | 67.65 |  | 7.37 |  | 1.98 | 11.15 | 2.39 | 2.51 | 0.2 | 1.38 | 4.18 | 0.11 |  |  | 98.92 | 1
06部位2 | 59.81 |  | 7.68 | 5.41 | 1.73 | 10.05 | 6.04 | 2.18 | 0.35 | 0.97 | 4.5 | 0.12 |  |  | 98.84 | 1
07 | 92.63 |  |  | 1.07 |  | 1.98 | 0.17 | 3.24 |  |  | 0.61 |  |  |  | 99.7 | 1
08 | 20.14 |  |  | 1.48 |  | 1.34 |  | 10.41 | 28.68 | 31.23 | 3.59 | 0.37 |  | 2.58 | 99.82 | 1
08严重风化点 | 4.61 |  |  | 3.19 |  | 1.11 |  | 3.14 | 32.45 | 30.62 | 7.56 | 0.53 |  | 15.03 | 98.24 | 1
09 | 95.02 |  | 0.59 | 0.62 |  | 1.32 | 0.32 | 1.55 |  |  | 0.35 |  |  |  | 99.77 | 1
10 | 96.77 |  | 0.92 | 0.21 |  | 0.81 | 0.26 | 0.84 | [6 empty] | 99.81 | 1
11 | 33.59 |  | 0.21 | 3.51 | 0.71 | 2.69 |  | 4.93 | 25.39 | 14.61 | 9.38 | 0.37 |  |  | 95.39 | 1
12 | 94.29 |  | 1.01 | 0.72 |  | 1.46 | 0.29 | 1.65 |  |  | 0.15 |  |  |  | 99.57 | 1
13 | 59.01 | 2.86 | 12.53 | 8.7 |  | 6.16 | 2.88 | 4.73 |  |  | 1.27 |  |  |  | 98.14 | 1
14 | 62.47 | 3.38 | 12.28 | 8.23 | 0.66 | 9.23 | 0.5 | 0.47 | 1.62 |  | 0.16 |  |  |  | 99 | 1
15 | 61.87 | 3.21 | 7.44 |  | 1.02 | 3.15 | 1.04 | 1.29 | 0.19 | 0 | 0.26 |  |  |  | 79.47 | 0
16 | 65.18 | 2.1 | 14.52 | 8.27 | 0.52 | 6.18 | 0.42 | 1.07 | 0.11 | 0 |  | 0.04 |  |  | 98.41 | 1
17 | 60.71 | 2.12 | 5.71 |  | 0.85 |  | 1.04 | 1.09 | 0.19 | 0 | 0.18 |  | 0 |  | 71.89 | 0
18 | 79.46 |  | 9.42 |  | 1.53 | 3.05 |  |  |  |  | 1.36 | 0.07 | 2.36 |  | 97.25 | 1
19 | 29.64 |  |  | 2.93 | 0.59 | 3.57 | 1.33 | 3.51 | 42.82 | 5.35 | 8.83 | 0.19 |  |  | 98.76 | 1
20 | 37.36 |  | 0.71 |  |  | 5.45 | 1.51 | 4.78 | 9.3 | 23.55 | 5.75 |  |  |  | 88.41 | 1
21 | 76.68 |  |  | 4.71 | 1.22 | 6.19 | 2.37 | 3.28 | 1 | 1.97 | 1.1 |  |  |  | 98.52 | 1
22 | 92.35 |  | 0.74 | 1.66 | 0.64 | 3.5 | 0.35 | 0.55 |  |  | 0.21 |  |  |  | 100 | 1
23未风化点 | 53.79 | 7.92 |  | 0.5 | 0.71 | 1.42 |  | 2.99 | 16.98 | 11.86 |  | 0.33 |  |  | 96.5 | 1
24 | 31.94 |  |  | 0.47 |  | 1.59 |  | 8.46 | 29.14 | 26.23 | 0.14 | 0.91 |  |  | 98.88 | 1
25未风化点 | 50.61 | 2.31 |  | 0.63 |  | 1.9 | 1.55 | 1.12 | 31.9 | 6.65 | 0.19 | 0.2 |  |  | 97.06 | 1
26 | 19.79 |  |  | 1.44 |  | 0.7 |  | 10.57 | 29.53 | 32.25 | 3.13 | 0.45 |  | 1.96 | 99.82 | 1
26严重风化点 | 3.72 |  | 0.4 | 3.01 |  | 1.18 |  | 3.6 | 29.92 | 35.45 | 6.04 | 0.62 |  | 15.95 | 99.89 | 1
27 | 92.72 |  |  | 0.94 | 0.54 | 2.51 | 0.2 | 1.54 |  |  | 0.36 |  |  |  | 98.81 | 1
28未风化点 | 68.08 |  | 0.26 | 1.34 | 1 | 4.7 | 0.41 | 0.33 | 17.14 | 4.04 | 1.04 | 0.12 | 0.23 |  | 98.69 | 1
29未风化点 | 63.3 | 0.92 | 0.3 | 2.98 | 1.49 | 14.34 | 0.81 | 0.74 | 12.31 | 2.03 | 0.41 | 0.25 |  |  | 99.88 | 1
30部位1 | 34.34 |  | 1.41 | 4.49 | 0.98 | 4.35 | 2.12 |  | 39.22 | 10.29 |  | 0.35 | 0.4 |  | 97.95 | 1
30部位2 | 36.93 |  |  | 4.24 | 0.51 | 3.86 | 2.74 |  | 37.74 | 10.35 | 1.41 | 0.48 | 0.44 |  | 98.7 | 1
31 | 65.91 |  |  | 1.6 | 0.89 | 3.11 | 4.59 | 0.44 | 16.55 | 3.42 | 1.62 | 0.3 |  |  | 98.43 | 1
32 | 69.71 |  | 0.21 | 0.46 |  | 2.36 | 1 | 0.11 | 19.76 | 4.88 | 0.17 |  |  |  | 98.66 | 1
33 | 75.51 |  | 0.15 | 0.64 | 1 | 2.35 |  | 0.47 | 16.16 | 3.55 | 0.13 |  |  |  | 99.96 | 1
34 | 35.78 |  | 0.25 | 0.78 |  | 1.62 | 0.47 | 1.51 | 46.55 | 10 | 0.34 | 0.22 |  |  | 97.52 | 1
35 | 65.91 |  |  | 0.38 |  | 1.44 | 0.17 | 0.16 | 22.05 | 5.68 | 0.42 |  |  |  | 96.21 | 1
36 | 39.57 | 2.22 | 0.14 | 0.37 |  | 1.6 | 0.32 | 0.68 | 41.61 | 10.83 | 0.07 | 0.22 |  |  | 97.63 | 1
37 | 60.12 |  | 0.23 | 0.89 |  | 2.72 |  | 3.01 | 17.24 | 10.34 | 1.46 | 0.31 |  | 3.66 | 99.98 | 1
38 | 32.93 | 1.38 |  | 0.68 |  | 2.57 | 0.29 | 0.73 | 49.31 | 9.79 | 0.48 | 0.41 |  |  | 98.57 | 1
39 | 26.25 |  |  | 1.11 |  | 0.5 |  | 0.88 | 61.03 | 7.22 | 1.16 | 0.61 |  |  | 98.76 | 1
40 | 16.71 |  |  | 1.87 |  | 0.45 | 0.19 |  | 70.21 | 6.69 | 1.77 | 0.68 |  |  | 98.57 | 1
41 | 18.46 |  | 0.44 | 4.96 | 2.73 | 3.33 | 1.79 | 0.19 | 44.12 | 9.76 | 7.46 | 0.47 |  |  | 93.71 | 1
42未风化点1 | 51.26 | 5.74 | 0.15 | 0.79 | 1.09 | 3.53 |  | 2.67 | 21.88 | 10.47 | 0.08 | 0.35 |  |  | 98.01 | 1
42未风化点2 | 51.33 | 5.68 | 0.35 |  | 1.16 | 5.66 |  | 2.72 | 20.12 | 10.88 |  |  |  |  | 97.9 | 1
43部位1 | 12.41 |  |  | 5.24 | 0.89 | 2.25 | 0.76 | 5.35 | 59.85 | 7.29 |  | 0.64 |  |  | 94.68 | 1
43部位2 | 21.7 |  |  | 6.4 | 0.95 | 3.41 | 1.39 | 1.51 | 44.75 | 3.26 | 12.83 | 0.47 |  |  | 96.67 | 1
44未风化点 | 60.74 | 3.06 | 0.2 | 2.14 |  | 12.69 | 0.77 | 0.43 | 13.61 | 5.22 |  | 0.26 |  |  | 99.12 | 1
45 | 61.28 | 2.66 | 0.11 | 0.84 | 0.74 | 5 |  | 0.53 | 15.99 | 10.96 |  | 0.23 |  |  | 98.34 | 1
46 | 55.21 |  | 0.25 |  | 1.67 | 4.79 |  | 0.77 | 25.25 | 10.06 | 0.2 | 0.43 |  |  | 98.63 | 1
47 | 51.54 | 4.66 | 0.29 | 0.87 | 0.61 | 3.06 |  | 0.65 | 25.4 | 9.23 | 0.1 | 0.85 |  |  | 97.26 | 1
48 | 53.33 | 0.8 | 0.32 | 2.82 | 1.54 | 13.65 | 1.03 |  | 15.71 | 7.31 | 1.1 | 0.25 | 1.31 |  | 99.17 | 1
49 | 28.79 |  |  | 4.58 | 1.47 | 5.38 | 2.74 | 0.7 | 34.18 | 6.1 | 11.1 | 0.46 |  |  | 95.5 | 1
49未风化点 | 54.61 |  | 0.3 | 2.08 | 1.2 | 6.5 | 1.27 | 0.45 | 23.02 | 4.19 | 4.32 | 0.3 |  |  | 98.24 | 1
50 | 17.98 |  |  | 3.19 | 0.47 | 1.87 | 0.33 | 1.13 | 44 | 14.2 | 6.34 | 0.66 |  |  | 90.17 | 1
50未风化点 | 45.02 |  |  | 3.12 | 0.54 | 4.16 |  | 0.7 | 30.61 | 6.22 | 6.34 | 0.23 |  |  | 96.94 | 1
51部位1 | 24.61 |  |  | 3.58 | 1.19 | 5.25 | 1.19 | 1.37 | 40.24 | 8.94 | 8.1 | 0.39 | 0.47 |  | 95.33 | 1
51部位2 | 21.35 |  |  | 5.13 | 1.45 | 2.51 | 0.42 | 0.75 | 51.34 |  | 8.75 |  |  |  | 91.7 | 1
52 | 25.74 | 1.22 |  | 2.27 | 0.55 | 1.16 | 0.23 | 0.7 | 47.42 | 8.64 | 5.71 | 0.44 |  |  | 94.08 | 1
53未风化点 | 63.66 | 3.04 | 0.11 | 0.78 | 1.14 | 6.06 |  | 0.54 | 13.66 | 8.99 |  | 0.27 |  |  | 98.25 | 1
54 | 22.28 |  | 0.32 | 3.19 | 1.28 | 4.15 |  | 0.83 | 55.46 | 7.04 | 4.24 | 0.88 |  |  | 99.67 | 1
54严重风化点 | 17.11 |  |  |  | 1.11 | 3.65 |  | 1.34 | 58.46 |  | 14.13 | 1.12 |  |  | 96.92 | 1
55 | 49.01 | 2.71 |  | 1.13 |  | 1.45 |  | 0.86 | 32.92 | 7.95 | 0.35 |  |  |  | 96.38 | 1
56 | 29.15 |  |  | 1.21 |  | 1.85 |  | 0.79 | 41.25 | 15.45 | 2.54 |  |  |  | 92.24 | 1
57 | 25.42 |  |  | 1.31 |  | 2.18 |  | 1.16 | 45.1 | 17.3 |  |  |  |  | 92.47 | 1
58 | 30.39 |  | 0.34 | 3.49 | 0.79 | 3.52 | 0.86 | 3.13 | 39.35 | 7.66 | 8.99 | 0.24 |  |  | 98.76 | 1

## 表单2_version2
文物采样点 | 二氧化硅(SiO2) | 氧化钠(Na2O) | 氧化钾(K2O) | 氧化钙(CaO) | 氧化镁(MgO) | 氧化铝(Al2O3) | 氧化铁(Fe2O3) | 氧化铜(CuO) | 氧化铅(PbO) | 氧化钡(BaO) | 五氧化二磷(P2O5) | 氧化锶(SrO) | 氧化锡(SnO2) | 二氧化硫(SO2) | Unnamed: 15 | 表面风化
1 | 69.33 |  | 9.99 | 6.32 | 0.87 | 3.93 | 1.74 | 3.87 |  |  | 1.17 |  |  | 0.39 | 97.61 | 无风化
2 | 36.28 |  | 1.05 | 2.34 | 1.18 | 5.73 | 1.86 | 0.26 | 47.43 |  | 3.57 | 0.19 |  |  | 99.89 | 风化
03部位1 | 87.05 |  | 5.19 | 2.01 |  | 4.06 |  | 0.78 | 0.25 |  | 0.66 |  |  |  | 100 | 无风化
03部位2 | 61.71 |  | 12.37 | 5.87 | 1.11 | 5.5 | 2.16 | 5.09 | 1.41 | 2.86 | 0.7 | 0.1 |  |  | 98.88 | 无风化
4 | 65.88 |  | 9.67 | 7.12 | 1.56 | 6.44 | 2.06 | 2.18 |  |  | 0.79 |  |  | 0.36 | 96.06 | 无风化
5 | 61.58 |  | 10.95 | 7.35 | 1.77 | 7.5 | 2.62 | 3.27 |  |  | 0.94 | 0.06 |  | 0.47 | 96.51 | 无风化
06部位1 | 67.65 |  | 7.37 |  | 1.98 | 11.15 | 2.39 | 2.51 | 0.2 | 1.38 | 4.18 | 0.11 |  |  | 98.92 | 无风化
06部位2 | 59.81 |  | 7.68 | 5.41 | 1.73 | 10.05 | 6.04 | 2.18 | 0.35 | 0.97 | 4.5 | 0.12 |  |  | 98.84 | 无风化
7 | 92.63 |  |  | 1.07 |  | 1.98 | 0.17 | 3.24 |  |  | 0.61 |  |  |  | 99.7 | 风化
8 | 20.14 |  |  | 1.48 |  | 1.34 |  | 10.41 | 28.68 | 31.23 | 3.59 | 0.37 |  | 2.58 | 99.82 | 风化
08严重风化点 | 4.61 |  |  | 3.19 |  | 1.11 |  | 3.14 | 32.45 | 30.62 | 7.56 | 0.53 |  | 15.03 | 98.24 | 严重风化
9 | 95.02 |  | 0.59 | 0.62 |  | 1.32 | 0.32 | 1.55 |  |  | 0.35 |  |  |  | 99.77 | 风化
10 | 96.77 |  | 0.92 | 0.21 |  | 0.81 | 0.26 | 0.84 | [6 empty] | 99.81 | 风化
11 | 33.59 |  | 0.21 | 3.51 | 0.71 | 2.69 |  | 4.93 | 25.39 | 14.61 | 9.38 | 0.37 |  |  | 95.39 | 风化
12 | 94.29 |  | 1.01 | 0.72 |  | 1.46 | 0.29 | 1.65 |  |  | 0.15 |  |  |  | 99.57 | 风化
13 | 59.01 | 2.86 | 12.53 | 8.7 |  | 6.16 | 2.88 | 4.73 |  |  | 1.27 |  |  |  | 98.14 | 无风化
14 | 62.47 | 3.38 | 12.28 | 8.23 | 0.66 | 9.23 | 0.5 | 0.47 | 1.62 |  | 0.16 |  |  |  | 99 | 无风化
16 | 65.18 | 2.1 | 14.52 | 8.27 | 0.52 | 6.18 | 0.42 | 1.07 | 0.11 | 0 |  | 0.04 |  |  | 98.41 | 无风化
18 | 79.46 |  | 9.42 |  | 1.53 | 3.05 |  |  |  |  | 1.36 | 0.07 | 2.36 |  | 97.25 | 无风化
19 | 29.64 |  |  | 2.93 | 0.59 | 3.57 | 1.33 | 3.51 | 42.82 | 5.35 | 8.83 | 0.19 |  |  | 98.76 | 风化
20 | 37.36 |  | 0.71 |  |  | 5.45 | 1.51 | 4.78 | 9.3 | 23.55 | 5.75 |  |  |  | 88.41 | 无风化
21 | 76.68 |  |  | 4.71 | 1.22 | 6.19 | 2.37 | 3.28 | 1 | 1.97 | 1.1 |  |  |  | 98.52 | 无风化
22 | 92.35 |  | 0.74 | 1.66 | 0.64 | 3.5 | 0.35 | 0.55 |  |  | 0.21 |  |  |  | 100 | 风化
23未风化点 | 53.79 | 7.92 |  | 0.5 | 0.71 | 1.42 |  | 2.99 | 16.98 | 11.86 |  | 0.33 |  |  | 96.5 | 轻度风化
24 | 31.94 |  |  | 0.47 |  | 1.59 |  | 8.46 | 29.14 | 26.23 | 0.14 | 0.91 |  |  | 98.88 | 无风化
25未风化点 | 50.61 | 2.31 |  | 0.63 |  | 1.9 | 1.55 | 1.12 | 31.9 | 6.65 | 0.19 | 0.2 |  |  | 97.06 | 轻度风化
26 | 19.79 |  |  | 1.44 |  | 0.7 |  | 10.57 | 29.53 | 32.25 | 3.13 | 0.45 |  | 1.96 | 99.82 | 风化
26严重风化点 | 3.72 |  | 0.4 | 3.01 |  | 1.18 |  | 3.6 | 29.92 | 35.45 | 6.04 | 0.62 |  | 15.95 | 99.89 | 严重风化
27 | 92.72 |  |  | 0.94 | 0.54 | 2.51 | 0.2 | 1.54 |  |  | 0.36 |  |  |  | 98.81 | 风化
28未风化点 | 68.08 |  | 0.26 | 1.34 | 1 | 4.7 | 0.41 | 0.33 | 17.14 | 4.04 | 1.04 | 0.12 | 0.23 |  | 98.69 | 轻度风化
29未风化点 | 63.3 | 0.92 | 0.3 | 2.98 | 1.49 | 14.34 | 0.81 | 0.74 | 12.31 | 2.03 | 0.41 | 0.25 |  |  | 99.88 | 轻度风化
30部位1 | 34.34 |  | 1.41 | 4.49 | 0.98 | 4.35 | 2.12 |  | 39.22 | 10.29 |  | 0.35 | 0.4 |  | 97.95 | 无风化
30部位2 | 36.93 |  |  | 4.24 | 0.51 | 3.86 | 2.74 |  | 37.74 | 10.35 | 1.41 | 0.48 | 0.44 |  | 98.7 | 无风化
31 | 65.91 |  |  | 1.6 | 0.89 | 3.11 | 4.59 | 0.44 | 16.55 | 3.42 | 1.62 | 0.3 |  |  | 98.43 | 无风化
32 | 69.71 |  | 0.21 | 0.46 |  | 2.36 | 1 | 0.11 | 19.76 | 4.88 | 0.17 |  |  |  | 98.66 | 无风化
33 | 75.51 |  | 0.15 | 0.64 | 1 | 2.35 |  | 0.47 | 16.16 | 3.55 | 0.13 |  |  |  | 99.96 | 无风化
34 | 35.78 |  | 0.25 | 0.78 |  | 1.62 | 0.47 | 1.51 | 46.55 | 10 | 0.34 | 0.22 |  |  | 97.52 | 风化
35 | 65.91 |  |  | 0.38 |  | 1.44 | 0.17 | 0.16 | 22.05 | 5.68 | 0.42 |  |  |  | 96.21 | 无风化
36 | 39.57 | 2.22 | 0.14 | 0.37 |  | 1.6 | 0.32 | 0.68 | 41.61 | 10.83 | 0.07 | 0.22 |  |  | 97.63 | 风化
37 | 60.12 |  | 0.23 | 0.89 |  | 2.72 |  | 3.01 | 17.24 | 10.34 | 1.46 | 0.31 |  | 3.66 | 99.98 | 无风化
38 | 32.93 | 1.38 |  | 0.68 |  | 2.57 | 0.29 | 0.73 | 49.31 | 9.79 | 0.48 | 0.41 |  |  | 98.57 | 风化
39 | 26.25 |  |  | 1.11 |  | 0.5 |  | 0.88 | 61.03 | 7.22 | 1.16 | 0.61 |  |  | 98.76 | 风化
40 | 16.71 |  |  | 1.87 |  | 0.45 | 0.19 |  | 70.21 | 6.69 | 1.77 | 0.68 |  |  | 98.57 | 风化
41 | 18.46 |  | 0.44 | 4.96 | 2.73 | 3.33 | 1.79 | 0.19 | 44.12 | 9.76 | 7.46 | 0.47 |  |  | 93.71 | 风化
42未风化点1 | 51.26 | 5.74 | 0.15 | 0.79 | 1.09 | 3.53 |  | 2.67 | 21.88 | 10.47 | 0.08 | 0.35 |  |  | 98.01 | 轻度风化
42未风化点2 | 51.33 | 5.68 | 0.35 |  | 1.16 | 5.66 |  | 2.72 | 20.12 | 10.88 |  |  |  |  | 97.9 | 轻度风化
43部位1 | 12.41 |  |  | 5.24 | 0.89 | 2.25 | 0.76 | 5.35 | 59.85 | 7.29 |  | 0.64 |  |  | 94.68 | 风化
43部位2 | 21.7 |  |  | 6.4 | 0.95 | 3.41 | 1.39 | 1.51 | 44.75 | 3.26 | 12.83 | 0.47 |  |  | 96.67 | 风化
44未风化点 | 60.74 | 3.06 | 0.2 | 2.14 |  | 12.69 | 0.77 | 0.43 | 13.61 | 5.22 |  | 0.26 |  |  | 99.12 | 轻度风化
45 | 61.28 | 2.66 | 0.11 | 0.84 | 0.74 | 5 |  | 0.53 | 15.99 | 10.96 |  | 0.23 |  |  | 98.34 | 无风化
46 | 55.21 |  | 0.25 |  | 1.67 | 4.79 |  | 0.77 | 25.25 | 10.06 | 0.2 | 0.43 |  |  | 98.63 | 无风化
47 | 51.54 | 4.66 | 0.29 | 0.87 | 0.61 | 3.06 |  | 0.65 | 25.4 | 9.23 | 0.1 | 0.85 |  |  | 97.26 | 无风化
48 | 53.33 | 0.8 | 0.32 | 2.82 | 1.54 | 13.65 | 1.03 |  | 15.71 | 7.31 | 1.1 | 0.25 | 1.31 |  | 99.17 | 风化
49 | 28.79 |  |  | 4.58 | 1.47 | 5.38 | 2.74 | 0.7 | 34.18 | 6.1 | 11.1 | 0.46 |  |  | 95.5 | 风化
49未风化点 | 54.61 |  | 0.3 | 2.08 | 1.2 | 6.5 | 1.27 | 0.45 | 23.02 | 4.19 | 4.32 | 0.3 |  |  | 98.24 | 轻度风化
50 | 17.98 |  |  | 3.19 | 0.47 | 1.87 | 0.33 | 1.13 | 44 | 14.2 | 6.34 | 0.66 |  |  | 90.17 | 风化
50未风化点 | 45.02 |  |  | 3.12 | 0.54 | 4.16 |  | 0.7 | 30.61 | 6.22 | 6.34 | 0.23 |  |  | 96.94 | 轻度风化
51部位1 | 24.61 |  |  | 3.58 | 1.19 | 5.25 | 1.19 | 1.37 | 40.24 | 8.94 | 8.1 | 0.39 | 0.47 |  | 95.33 | 风化
51部位2 | 21.35 |  |  | 5.13 | 1.45 | 2.51 | 0.42 | 0.75 | 51.34 |  | 8.75 |  |  |  | 91.7 | 风化
52 | 25.74 | 1.22 |  | 2.27 | 0.55 | 1.16 | 0.23 | 0.7 | 47.42 | 8.64 | 5.71 | 0.44 |  |  | 94.08 | 风化
53未风化点 | 63.66 | 3.04 | 0.11 | 0.78 | 1.14 | 6.06 |  | 0.54 | 13.66 | 8.99 |  | 0.27 |  |  | 98.25 | 轻度风化
54 | 22.28 |  | 0.32 | 3.19 | 1.28 | 4.15 |  | 0.83 | 55.46 | 7.04 | 4.24 | 0.88 |  |  | 99.67 | 风化
54严重风化点 | 17.11 |  |  |  | 1.11 | 3.65 |  | 1.34 | 58.46 |  | 14.13 | 1.12 |  |  | 96.92 | 严重风化
55 | 49.01 | 2.71 |  | 1.13 |  | 1.45 |  | 0.86 | 32.92 | 7.95 | 0.35 |  |  |  | 96.38 | 无风化
56 | 29.15 |  |  | 1.21 |  | 1.85 |  | 0.79 | 41.25 | 15.45 | 2.54 |  |  |  | 92.24 | 风化
57 | 25.42 |  |  | 1.31 |  | 2.18 |  | 1.16 | 45.1 | 17.3 |  |  |  |  | 92.47 | 风化
58 | 30.39 |  | 0.34 | 3.49 | 0.79 | 3.52 | 0.86 | 3.13 | 39.35 | 7.66 | 8.99 | 0.24 |  |  | 98.76 | 风化

## 表单2_version3
文物采样点 | 二氧化硅(SiO2) | 氧化钠(Na2O) | 氧化钾(K2O) | 氧化钙(CaO) | 氧化镁(MgO) | 氧化铝(Al2O3) | 氧化铁(Fe2O3) | 氧化铜(CuO) | 氧化铅(PbO) | 氧化钡(BaO) | 五氧化二磷(P2O5) | 氧化锶(SrO) | 氧化锡(SnO2) | 二氧化硫(SO2)
1 | 0.7102756 | 0 | 0.1023461 | 0.06474746 | 0.008913021 | 0.04026227 | 0.01782604 | 0.03964758 | 0 | 0 | 0.01198648 | 0 | 0 | 0.003995492
2 | 0.3631995 | 0 | 0.01051156 | 0.02342577 | 0.01181299 | 0.0573631 | 0.01862048 | 0.002602863 | 0.4748223 | 0 | 0.03573931 | 0.001902092 | 0 | 0
03部位1 | 0.8705 | 0 | 0.0519 | 0.0201 | 0 | 0.0406 | 0 | 0.0078 | 0.0025 | 0 | 0.0066 | 0 | 0 | 0
03部位2 | 0.6240898 | 0 | 0.1251011 | 0.05936489 | 0.01122573 | 0.05562298 | 0.02184466 | 0.05147654 | 0.01425971 | 0.02892395 | 0.007079288 | 0.001011327 | 0 | 0
4 | 0.6858214 | 0 | 0.1006663 | 0.07412034 | 0.01623985 | 0.06704143 | 0.02144493 | 0.02269415 | 0 | 0 | 0.008224027 | 0 | 0 | 0.003747658
5 | 0.6380686 | 0 | 0.1134597 | 0.07615791 | 0.01834007 | 0.07771215 | 0.02714745 | 0.0338825 | 0 | 0 | 0.009739923 | 0.0006216972 | 0 | 0.004869962
06部位1 | 0.683886 | 0 | 0.07450465 | 0 | 0.02001617 | 0.1127173 | 0.02416094 | 0.02537404 | 0.002021836 | 0.01395067 | 0.04225637 | 0.00111201 | 0 | 0
06部位2 | 0.6051194 | 0 | 0.07770134 | 0.05473493 | 0.01750304 | 0.1016795 | 0.06110886 | 0.02205585 | 0.003541076 | 0.009813841 | 0.04552813 | 0.001214083 | 0 | 0
7 | 0.9290873 | 0 | 0 | 0.0107322 | 0 | 0.01985958 | 0.001705115 | 0.03249749 | 0 | 0 | 0.006118355 | 0 | 0 | 0
8 | 0.2017632 | 0 | 0 | 0.01482669 | 0 | 0.01342416 | 0 | 0.1042877 | 0.2873172 | 0.3128632 | 0.03596474 | 0.003706672 | 0 | 0.02584652
08严重风化点 | 0.0469259 | 0 | 0 | 0.0324715 | 0 | 0.01129886 | 0 | 0.03196254 | 0.3303135 | 0.3116857 | 0.0769544 | 0.005394951 | 0 | 0.1529927
9 | 0.9523905 | 0 | 0.005913601 | 0.006214293 | 0 | 0.01323043 | 0.003207377 | 0.01553573 | 0 | 0 | 0.003508069 | 0 | 0 | 0
10 | 0.9695421 | 0 | 0.009217513 | 0.002103998 | 0 | 0.008115419 | 0.002604949 | 0.00841599 | 0 | 0 | 0 | 0 | 0 | 0
11 | 0.3521333 | 0 | 0.002201489 | 0.03679631 | 0.007443128 | 0.02820002 | 0 | 0.05168257 | 0.2661705 | 0.1531607 | 0.09833316 | 0.003878813 | 0 | 0
12 | 0.946972 | 0 | 0.01014362 | 0.007231094 | 0 | 0.01466305 | 0.002912524 | 0.01657126 | 0 | 0 | 0.001506478 | 0 | 0 | 0
13 | 0.6012839 | 0.02914204 | 0.1276748 | 0.08864887 | 0 | 0.06276748 | 0.02934583 | 0.04819645 | 0 | 0 | 0.0129407 | 0 | 0 | 0
14 | 0.6310101 | 0.03414141 | 0.1240404 | 0.08313131 | 0.006666667 | 0.09323232 | 0.005050505 | 0.004747475 | 0.01636364 | 0 | 0.001616162 | 0 | 0 | 0
16 | 0.6623311 | 0.02133929 | 0.147546 | 0.08403618 | 0.005284016 | 0.0627985 | 0.004267859 | 0.01087288 | 0.001117773 | 0 | 0 | 0.0004064628 | 0 | 0
18 | 0.8170694 | 0 | 0.09686375 | 0 | 0.01573265 | 0.03136247 | 0 | 0 | 0 | 0 | 0.01398458 | 0.0007197943 | 0.02426735 | 0
19 | 0.3001215 | 0 | 0 | 0.02966788 | 0.005974079 | 0.03614824 | 0.01346699 | 0.0355407 | 0.4335763 | 0.05417173 | 0.08940867 | 0.001923856 | 0 | 0
20 | 0.4225766 | 0 | 0.008030766 | 0 | 0 | 0.06164461 | 0.01707952 | 0.05406628 | 0.1051917 | 0.2663726 | 0.06503789 | 0 | 0 | 0
21 | 0.7783191 | 0 | 0 | 0.04780755 | 0.01238327 | 0.06282988 | 0.02405603 | 0.03329273 | 0.01015022 | 0.01999594 | 0.01116525 | 0 | 0 | 0
22 | 0.9235 | 0 | 0.0074 | 0.0166 | 0.0064 | 0.035 | 0.0035 | 0.0055 | 0 | 0 | 0.0021 | 0 | 0 | 0
23未风化点 | 0.5574093 | 0.08207254 | 0 | 0.005181347 | 0.007357513 | 0.01471503 | 0 | 0.03098446 | 0.1759585 | 0.1229016 | 0 | 0.003419689 | 0 | 0
24 | 0.3230178 | 0 | 0 | 0.004753236 | 0 | 0.0160801 | 0 | 0.08555825 | 0.2947006 | 0.265271 | 0.001415858 | 0.009203074 | 0 | 0
25未风化点 | 0.52143 | 0.02379971 | 0 | 0.00649083 | 0 | 0.01957552 | 0.0159695 | 0.01153925 | 0.3286627 | 0.06851432 | 0.001957552 | 0.002060581 | 0 | 0
26 | 0.1982569 | 0 | 0 | 0.01442597 | 0 | 0.007012623 | 0 | 0.1058906 | 0.2958325 | 0.3230815 | 0.03135644 | 0.004508115 | 0 | 0.01963534
26严重风化点 | 0.03724097 | 0 | 0.004004405 | 0.03013315 | 0 | 0.01181299 | 0 | 0.03603964 | 0.2995295 | 0.3548904 | 0.06046651 | 0.006206828 | 0 | 0.1596756
27 | 0.9383666 | 0 | 0 | 0.009513207 | 0.005465034 | 0.02540229 | 0.002024087 | 0.01558547 | 0 | 0 | 0.003643356 | 0 | 0 | 0
28未风化点 | 0.6898369 | 0 | 0.002634512 | 0.01357787 | 0.01013274 | 0.04762387 | 0.004154423 | 0.003343804 | 0.1736751 | 0.04093627 | 0.01053805 | 0.001215929 | 0.00233053 | 0
29未风化点 | 0.6337605 | 0.009211053 | 0.003003604 | 0.0298358 | 0.0149179 | 0.1435723 | 0.008109732 | 0.007408891 | 0.1232479 | 0.02032439 | 0.004104926 | 0.002503004 | 0 | 0
30部位1 | 0.350587 | 0 | 0.0143951 | 0.04583971 | 0.0100051 | 0.04441041 | 0.0216437 | 0 | 0.4004084 | 0.1050536 | 0 | 0.003573252 | 0.004083716 | 0
30部位2 | 0.3741641 | 0 | 0 | 0.04295846 | 0.005167173 | 0.03910841 | 0.02776089 | 0 | 0.3823708 | 0.1048632 | 0.01428571 | 0.004863222 | 0.004457953 | 0
31 | 0.6696129 | 0 | 0 | 0.01625521 | 0.009041959 | 0.03159606 | 0.04663212 | 0.004470182 | 0.1681398 | 0.0347455 | 0.0164584 | 0.003047851 | 0 | 0
32 | 0.706568 | 0 | 0.002128522 | 0.004662477 | 0 | 0.02392054 | 0.01013582 | 0.00111494 | 0.2002838 | 0.0494628 | 0.001723089 | 0 | 0 | 0
33 | 0.7554022 | 0 | 0.0015006 | 0.006402561 | 0.010004 | 0.0235094 | 0 | 0.004701881 | 0.1616647 | 0.03551421 | 0.00130052 | 0 | 0 | 0
34 | 0.3668991 | 0 | 0.002563577 | 0.007998359 | 0 | 0.01661198 | 0.004819524 | 0.015484 | 0.477338 | 0.1025431 | 0.003486464 | 0.002255947 | 0 | 0
35 | 0.6850639 | 0 | 0 | 0.003949693 | 0 | 0.01496726 | 0.001766968 | 0.001663029 | 0.2291862 | 0.05903752 | 0.004365451 | 0 | 0 | 0
36 | 0.4053057 | 0.02273891 | 0.001433985 | 0.003789819 | 0 | 0.01638841 | 0.003277681 | 0.006965072 | 0.426201 | 0.110929 | 0.0007169927 | 0.002253406 | 0 | 0
37 | 0.6013203 | 0 | 0.00230046 | 0.00890178 | 0 | 0.02720544 | 0 | 0.03010602 | 0.1724345 | 0.1034207 | 0.01460292 | 0.00310062 | 0 | 0.03660732
38 | 0.3340773 | 0.0140002 | 0 | 0.006898651 | 0 | 0.02607284 | 0.002942072 | 0.007405904 | 0.5002536 | 0.09932028 | 0.004869636 | 0.004159481 | 0 | 0
39 | 0.2657959 | 0 | 0 | 0.01123937 | 0 | 0.005062778 | 0 | 0.00891049 | 0.6179627 | 0.07310652 | 0.01174565 | 0.00617659 | 0 | 0
40 | 0.1695242 | 0 | 0 | 0.01897129 | 0 | 0.004565284 | 0.001927564 | 0 | 0.7122857 | 0.06787055 | 0.01795678 | 0.006898651 | 0 | 0
41 | 0.1969907 | 0 | 0.004695337 | 0.05292925 | 0.02913243 | 0.03553516 | 0.01910148 | 0.002027532 | 0.4708142 | 0.1041511 | 0.0796073 | 0.005015473 | 0 | 0
42未风化点1 | 0.5230079 | 0.05856545 | 0.001530456 | 0.008060402 | 0.01112131 | 0.03601673 | 0 | 0.02724212 | 0.2232425 | 0.1068258 | 0.0008162432 | 0.003571064 | 0 | 0
42未风化点2 | 0.5243105 | 0.05801839 | 0.003575077 | 0 | 0.01184883 | 0.0578141 | 0 | 0.02778345 | 0.2055158 | 0.1111338 | 0 | 0 | 0 | 0
43部位1 | 0.1310731 | 0 | 0 | 0.05534432 | 0.009400084 | 0.02376426 | 0.008027038 | 0.05650613 | 0.6321293 | 0.0769962 | 0 | 0.006759611 | 0 | 0
43部位2 | 0.224475 | 0 | 0 | 0.06620461 | 0.009827247 | 0.03527465 | 0.01437881 | 0.01562015 | 0.4629151 | 0.03372298 | 0.1327196 | 0.004861901 | 0 | 0
44未风化点 | 0.6127926 | 0.03087167 | 0.002017756 | 0.02158999 | 0 | 0.1280266 | 0.007768362 | 0.004338176 | 0.1373083 | 0.05266344 | 0 | 0.002623083 | 0 | 0
45 | 0.6231442 | 0.02704901 | 0.001118568 | 0.008541794 | 0.007524914 | 0.05084401 | 0 | 0.005389465 | 0.1625991 | 0.1114501 | 0 | 0.002338824 | 0 | 0
46 | 0.5597688 | 0 | 0.002534726 | 0 | 0.01693197 | 0.04856535 | 0 | 0.007806955 | 0.2560073 | 0.1019974 | 0.002027781 | 0.004359728 | 0 | 0
47 | 0.5299198 | 0.04791281 | 0.002981699 | 0.008945096 | 0.006271849 | 0.03146206 | 0 | 0.006683117 | 0.2611557 | 0.09490027 | 0.001028172 | 0.008739461 | 0 | 0
48 | 0.5377634 | 0.008066956 | 0.003226782 | 0.02843602 | 0.01552889 | 0.1376424 | 0.01038621 | 0 | 0.1584148 | 0.07371181 | 0.01109206 | 0.002520924 | 0.01320964 | 0
49 | 0.301466 | 0 | 0 | 0.04795812 | 0.01539267 | 0.05633508 | 0.0286911 | 0.007329843 | 0.3579058 | 0.06387435 | 0.1162304 | 0.004816754 | 0 | 0
49未风化点 | 0.5558836 | 0 | 0.003053746 | 0.02117264 | 0.01221498 | 0.0661645 | 0.01292752 | 0.004580619 | 0.2343241 | 0.04265065 | 0.04397394 | 0.003053746 | 0 | 0
50 | 0.1994011 | 0 | 0 | 0.03537762 | 0.005212377 | 0.0207386 | 0.003659754 | 0.01253188 | 0.4879672 | 0.1574803 | 0.07031163 | 0.007319508 | 0 | 0
50未风化点 | 0.464411 | 0 | 0 | 0.03218486 | 0.005570456 | 0.04291314 | 0 | 0.007220961 | 0.3157623 | 0.0641634 | 0.06540128 | 0.002372602 | 0 | 0
51部位1 | 0.2581559 | 0 | 0 | 0.03755376 | 0.01248295 | 0.05507186 | 0.01248295 | 0.01437113 | 0.4221127 | 0.0937795 | 0.08496801 | 0.004091052 | 0.004930242 | 0
51部位2 | 0.2328244 | 0 | 0 | 0.05594329 | 0.01581243 | 0.02737186 | 0.004580153 | 0.008178844 | 0.5598691 | 0 | 0.09541985 | 0 | 0 | 0
52 | 0.2735969 | 0.01296769 | 0 | 0.0241284 | 0.005846088 | 0.01232993 | 0.002444728 | 0.007440476 | 0.5040391 | 0.09183673 | 0.06069303 | 0.004676871 | 0 | 0
53未风化点 | 0.6479389 | 0.03094148 | 0.001119593 | 0.007938931 | 0.01160305 | 0.06167939 | 0 | 0.005496183 | 0.1390331 | 0.09150127 | 0 | 0.002748092 | 0 | 0
54 | 0.2235377 | 0 | 0.003210595 | 0.03200562 | 0.01284238 | 0.0416374 | 0 | 0.008327481 | 0.5564362 | 0.07063309 | 0.04254038 | 0.008829136 | 0 | 0
54严重风化点 | 0.1765374 | 0 | 0 | 0 | 0.01145274 | 0.03765993 | 0 | 0.01382584 | 0.6031779 | 0 | 0.1457903 | 0.01155592 | 0 | 0
55 | 0.508508 | 0.02811787 | 0 | 0.01172442 | 0 | 0.01504462 | 0 | 0.008923013 | 0.3415646 | 0.08248599 | 0.003631459 | 0 | 0 | 0
56 | 0.3160234 | 0 | 0 | 0.01311795 | 0 | 0.02005637 | 0 | 0.008564614 | 0.4472029 | 0.1674978 | 0.02753686 | 0 | 0 | 0
57 | 0.2749 | 0 | 0 | 0.01416676 | 0 | 0.02357521 | 0 | 0.01254461 | 0.4877257 | 0.1870877 | 0 | 0 | 0 | 0
58 | 0.3077157 | 0 | 0.003442689 | 0.03533819 | 0.00799919 | 0.03564196 | 0.008707979 | 0.03169299 | 0.3984407 | 0.07756177 | 0.09102876 | 0.002430134 | 0 | 0

## 表单3
文物编号 | 表面风化 | 二氧化硅(SiO2) | 氧化钠(Na2O) | 氧化钾(K2O) | 氧化钙(CaO) | 氧化镁(MgO) | 氧化铝(Al2O3) | 氧化铁(Fe2O3) | 氧化铜(CuO) | 氧化铅(PbO) | 氧化钡(BaO) | 五氧化二磷(P2O5) | 氧化锶(SrO) | 氧化锡(SnO2) | 二氧化硫(SO2)
A1 | 无风化 | 78.45 |  |  | 6.08 | 1.86 | 7.23 | 2.15 | 2.11 |  |  | 1.06 | 0.03 |  | 0.51 | 99.48
A2 | 风化 | 37.75 |  |  | 7.63 |  | 2.33 |  |  | 34.3 |  | 14.27 |  |  |  | 96.28
A3 | 无风化 | 31.95 |  | 1.36 | 7.19 | 0.81 | 2.93 | 7.06 | 0.21 | 39.58 | 4.69 | 2.68 | 0.52 |  |  | 98.98
A4 | 无风化 | 35.47 |  | 0.79 | 2.89 | 1.05 | 7.07 | 6.45 | 0.96 | 24.28 | 8.31 | 8.45 | 0.28 |  |  | 96
A5 | 风化 | 64.29 | 1.2 | 0.37 | 1.64 | 2.34 | 12.75 | 0.81 | 0.94 | 12.23 | 2.16 | 0.19 | 0.21 | 0.49 |  | 99.62
A6 | 风化 | 93.17 |  | 1.35 | 0.64 | 0.21 | 1.52 | 0.27 | 1.73 |  |  | 0.21 |  |  |  | 99.1
A7 | 风化 | 90.83 |  | 0.98 | 1.12 |  | 5.06 | 0.24 | 1.17 |  |  | 0.13 |  |  | 0.11 | 99.64
A8 | 无风化 | 51.12 | 0 | 0.23 | 0.89 | 0 | 2.12 | 0 | 9.01 | 21.24 | 11.34 | 1.46 | 0.31 | 0 | 2.26 | 99.98